## Hoja 1
[41 empty] | Código |  | IN-RG02-7401
| CATÁLOGO DE MINERALES | [39 empty] | Version |  | 0
[41 empty] | Fecha |  | 2021-08-01
Cod.Venta | Tipo | Categoría | Cu | Cu | Cu Sol | Cu Sol | Cu Sol Fe | Mo | Mo | MoS | Sb | Fe | As | As | Cl | Zn | Zn | Pb | Pb | Ag | Au | Au | S | SiO2 | CO3-2 | Hg | Mg | Mn | Na | Bi | Ba | Al2O3 | K | P | Ca | Ti | Ti | V | V | Co | Co | Ni | Cd | Cr
|  |  | % | g/T | % | g/T | % | g/T | % | g/T | g/T | % | % | g/T | % | % | g/T | % | g/T | g/T | g/T | ppb | % | % | % | g/T | % | % | % | g/T | % | % | % | % | % | g/T | % | g/T | % | % | g/T | g/T | g/T | g/T
IN-M49-01 | Mineral | Oxido | 0.71 | - | - | - | - | 6 |  |  | - | 1.12 | - | - | - | - | 18 | - | 6 | 1.2 | - | - | - | - | - | - | - | - | - | - | - | - | - | - | - | - | - | - | - | - | - | - | - | -
IN-M68-18 | Mineral | Oxido | 0.97 | - | - | - | - | 13 |  |  | - | - | - | - | - | - | 544 | - | 7 | 6.5 | - | - | - | - | - | - | - | - | - | - | - | - | - | - | - | - | - | - | - | - | - | - | - | -
IN-M75-42 | Mineral | Argentifero | - | 50 | - | - | - | - |  |  | - | - | - | - | - | - | 332 | 0.28 | - | 48 | 0.1 | - | - | - | - | - | - | - | - | - | 0.18 | - | - | - | - | - | - | - | - | - | - | - | - | -
IN-M132-53 | Mineral | Súlfuro | 0.315 | - | - | - | - | - |  |  | - | - | - | - | - | - | - | - | - | - | - | 91 | - | - | - | - | - | - | - | - | - | - | - | - | - | - | - | - | - | - | - | - | - | -
IN-M135-56 | Mineral | Súlfuro | 0.295 | - | 0.052 | - | - | 109 |  |  | - | - | - | 53 | - | - | - | - | - | - | - | - | - | - | - | - | - | - | - | - | - | - | - | - | - | - | - | - | - | - | - | - | - | -
IN-M140-61 | Mineral | Súlfuro | 0.357 | - | 0.024 | - | - | 150 |  |  | - | - | - | <20 | - | - | - | - | - | - | - | - | - | - | - | - | - | - | - | - | - | - | - | - | - | - | - | - | - | - | - | - | - | -
IN-M84-64 | Mineral | Súlfuro | 0.759 | - | - | - | - | - |  |  | - | - | - | - | - | - | - | - | - | - | 0.153 | - | - | - | - | - | - | - | - | - | - | - | - | - | - | - | - | - | - | - | - | - | - | -
IN-M85-65 | Mineral | Súlfuro | 0.405 | - | - | - | - | - | - | - | - | - | - | - | - | - | - | - | - | - | 0.088 | - | - | - | - | - | - | - | - | - | - | - | - | - | - | - | - | - | - | - | - | - | - | -
IN-M43-74 | Mineral | Oxido | 1.509 | - | 1.296 | - | - | - |  |  | - | - | - | - | - | - | - | - | - | - | - | - | - | - | - | - | - | - | - | - | - | - | - | - | - | - | - | - | - | - | - | - | - | -
IN-M158-89 | Mineral | Súlfuro | 0.53 | - | - | - | - | - |  |  | - | 8.32 | - | - | - | - | - | - | - | - | 0.116 | - | - | - | - | - | - | - | - | - | - | - | - | - | - | - | - | - | - | - | - | - | - | -
IN-M160-91 | Mineral | Súlfuro | 1.245 | - | - | - | - | 232 |  |  | - | 3.48 | - | <10 | - | - | - | - | - | - | - | - | - | - | - | - | - | - | - | - | - | - | - | - | - | - | - | - | - | - | - | - | - | -
IN-M161-92 | Mineral | Súlfuro | 1.498 | - |  | - | - | 177 |  |  | - | 3.73 | - | 118 | - | - | - | - | - | - | - | - | - | - | - | - | - | - | - | - | - | - | - | - | - | - | - | - | - | - | - | - | - | -
IN-M194-104 | Mineral | Oxido | 1.129 | - | 0.843 | - | - | - |  |  | - | - | - | - | - | - | - | - | - | - | - | - | - | - | - | - | - | - | - | - | - | - | - | - | - | - | - | - | - | - | - | - | - | -
IN-M196-106 | Mineral | Súlfuro | - |  | - |  | - | 63 | - | - | - | - | - | - | - | - | - | - | - | 1.4 | - | - | - | - | - | - | - | - | - | - | - | - | - | - | - | - | - | - | - | - | - | - | - | -
IN-M197-107 | Mineral | Súlfuro | 0.497 | - | - | - | - | 110 | - | - | - | - | - | - | - | - | - | - | - | 1.3 | - | - | - | - | - | - | - | - | - | - | - | - | - | - | - | - | - | - | - | - | - | - | - | -
IN-M198-108 | Mineral | Súlfuro | 0.385 | - | - | - | - | 157 | - | - | - | - | - | - | - | - | - | - | - | 1.1 | - | - | - | - | - | - | - | - | - | - | - | - | - | - | - | - | - | - | - | - | - | - | - | -
IN-M220-109 | Mineral | Súlfuro | 0.548 | - | - | - | - | 103 | - | - | - | 2.21 | - | - | - | - | - | - | - | - | - | - | - | - | - | - | - | - | - | - | - | - | - | - | - | - | - | - | - | - | - | - | - | -
IN-M253-120 | Mineral | Súlfuro | 0.262 | - | 0.014 | - | 0.022 | - | 0.118 | 12 | - | - | - | - | - | - | - | - | - | - | - | - | - | - | - | - | - | - | - | - | - | - | - | - | - | - | - | - | - | - | - | - | - | -
IN-M254-121 | Mineral | Súlfuro | 0.522 | - | 0.027 | - | 0.04 | - | 0.267 | 27 | - | - | - | - | - | - | - | - | - | - | - | - | - | - | - | - | - | - | - | - | - | - | - | - | - | - | - | - | - | - | - | - | - | -
IN-M263-123 | Mineral | Súlfuro | 0.273 | - | 0.047 | - | - | <10 | - | - | - | 2.63 | - | 119 | - | 0.103 | - | - | - | 4.4 | - | - | - | - | - | - | - | - | - | - | - | - | - | - | - | - | - | - | - | - | - | - | - | -
IN-M264-124 | Mineral | Súlfuro | 0.25 | - | 0.012 | - | - | <10 | - | - | - | 3.95 | - | <50 | - | 0.516 | - | - | - | 4.4 | - | - | - | - | - | - | - | - | - | - | - | - | - | - | - | - | - | - | - | - | - | - | - | -
IN-M269-129 | Mineral | Súlfuro | 1.196 | - | 0.105 | - | - | 59 | - | - | - | 3.72 | - | - | - | 0.078 | - | - | - | 13 | - | - | 3.65 | 68.4 | - | - | - | - | - | - | - | - | - | - | - | - | - | - | - | - | - | - | - | -
IN-M256-132 | Mineral | Óxido | 0.358 | - | 0.313 | - | - | 11 | - | - | - | 2.37 | - | 24 | - | 0.02 | - | 0.002 | - | 2.6 | - | - | - | - | - | - | - | - | - | - | - |  | - | - | - | - | - | - | - | - | - | - | - | -
IN-M257-133 | Mineral | Óxido | 1.249 | - | 1.157 | - | - | 6 | - | - | - | 4.32 | - | - | - | 0.009 | - | 0.002 | - | 3.5 | - | - | - | - | - | - | - | - | - | - | - |  | - | - | - | - | - | - | - | - | - | - | - | -
IN-M286-134 | Mineral | Cobre | 0.228 | - | - | - | - | 57 | - | - | - | - | - | - | - | - | - | - | - | - | 0.091 | - | - | - | - | 0.52 | - | - | - | - | - |  | - | - | - | - | - | - | - | - | - | - | - | -
IN-M287-135 | Mineral | Cobre | 0.382 | - | - | - | - | 74 | - | - | - | - | - | - | - | - | - | - | - | - | 0.122 | - | - | - | - | 3.46 | - | - | - | - | - |  | - | - | - | - | - | - | - | - | - | - | - | -
IN-M288-136 | Mineral | Cobre | 0.554 | - | - | - | - | 85 | - | - | - | - | - | - | - | - | - | - | - | - | 0.195 | - | - | - | - | 15.4 | - | - | - | - | - |  | - | - | - | - | - | - | - | - | - | - | - | -
IN-M293-139 | Mineral | Hierro | 0.031 | - | - | - | - | - | - | - | - | 51.46 | - | - | - | - | - | - | - | - | - | - | 0.04 | 15.66 | - | - | - | - | 0.2 | - | - | 3.14 | - | 0.182 | 0.8 | 516 |  | - | 395 | - | - | - | - | -
IN-M303-140 | Mineral | Súlfuro | 0.076 | - | 0.017 | - | - | 74 | - | - | - | - | - | <20 | - | - | - | - | - | - | - | - | - | - | - | - | - | - | - | - | - |  | - | - | - | - | - | - | - | - | - | - | - | -
IN-M305-142 | Mineral | Súlfuro | 0.425 | - | 0.063 | - | - | 161 | - | - | - | - | - | <20 | - | - | - | - | - | - | - | - | - | - | - | - | - | - | - | - | - |  | - | - | - | - | - | - | - | - | - | - | - | -
IN-M306-143 | Mineral | Súlfuro | 0.753 | - | 0.181 | - | - | 172 | - | - | - | - | - | 23 | - | - | - | - | - | - | - | - | - | - | - | - | - | - | - | - | - |  | - | - | - | - | - | - | - | - | - | - | - | -
IN-M314-148 | Mineral | Cobre | 0.307 | - | - | - | - | - | - | - | - | 5.12 | - | - | - | - | - | - | - | - | 0.217 | - | - | - | - | - | - | - | - | - | - |  | - | - | - | - | - | - | - | - | - | - | - | -
IN-M337-150 | Mineral | Oxido | 0.766 | - | 0.71 | - | - | 11 | - | - | - | 3.02 | - | 21 | - | - | 146 | - | 104 | 3.9 | - | - | - | - | 0.58 | - | - | - | - | - | - | - | - | - | - | - | - | - | - | - | - | - | - | -
IN-M316-152 | Mineral | Cobre | 0.208 | - | - | - | - | - | - | - | - | - | - | - | - |  | - | - | - | 0.9 | 0.041 | - | - | - | - | - | - | - | - | - | - | - | - | - | - | - | - | - | - | - | - | - | - | -
IN-M322-158 | Mineral | Súlfuro | 2.07 | - | 0.399 | - | - | 10 | - | - | 69 | 6.63 | 0.287 | - | <0.02 | - | 432 | - | - | 37.8 | - | - | 8.88 | 56.58 | 0.45 | - | - | - | - | <50 | - | 12.71 | - | - | - | - | - | - | - | - | - | - | - | -
IN-M323-159 | Mineral | Cobre | 0.098 | - | - | - | - | - | - | - | - | 2.24 | - | 54 | - | 0.454 | - | - | - | 3.9 | - | - | - | - | - | - | - | - | - | - | - | - | - | - | - | - | - | - | - | - | - | - | - | -
IN-M324-160 | Mineral | Cobre | 0.006 | - | - | - | - | - | - | - | - | - | - | - | - | - | - | - | - | - | - | - | - | - | - | - | - | - | - | - | - | - | - | - | - | - | - | - | - | - | - | - | - | -
IN-M326-162 | Mineral | Oxido | 0.301 | - | 0.242 | - | - | - | - | - | - | - | - | - | - | - | - | - | - | - | - | - | - | - | - | - | - | - | - | - | - | - | - | - | - | - | - | - | - | - | - | - | - | -
IN-M327-163 | Mineral | Oxido | 0.409 | - | 0.336 | - | - | - | - | - | - | - | - | - | - | - | - | - | - | - | - | - | - | - | - | - | - | - | - | - | - | - | - | - | - | - | - | - | - | - | - | - | - | -
IN-M328-164 | Mineral | Oxido | 0.594 | - | 0.481 | - | - | - | - | - | - | - | - | - | - | - | - | - | - | - | - | - | - | - | - | - | - | - | - | - | - | - | - | - | - | - | - | - | - | - | - | - | - | -
IN-M329-165 | Mineral | Oxido | 0.827 | - | 0.658 | - | - | - | - | - | - | - | - | - | - | - | - | - | - | - | - | - | - | - | - | - | - | - | - | - | - | - | - | - | - | - | - | - | - | - | - | - | - | -
IN-M330-166 | Mineral | Oxido | 1.208 | - | 1.054 | - | - | - | - | - | - | - | - | - | - | - | - | - | - | - | - | - | - | - | - | - | - | - | - | - | - | - | - | - | - | - | - | - | - | - | - | - | - | -
IN-M349-173 | Mineral | Cobalto | 0.835 | - | - | - | - | 7 | - | - | - | 5.65 | 0.769 | - | - | - | - | - | 18 | - | 0.129 | - | - | - | - | - | - | 414 | - | - | - | - | - | - | - | - | - | - | - | 0.806 | - | 508 | - | -
IN-M358-174 | Mineral | Cobalto | 1.787 | - | - | - | - | 20 | - | - | - | 13.66 | 0.131 | - | - | - | - | - | 25 | 6.4 | 0.452 | - | - | - | - | - | - | 469 | - | - | - | - | - | - | - | - | - | - | - | - | 264 | 103 | - | 229
IN-M407-178 | Mineral | Zinc | 0.109 | - | - | - | - | - | - | - | - | - | - | - | - | 2.82 | - | 1.252 | - | 41.4 | - | - | - | - | - | - | - | - | - | - | - | - | - | - | - | - | - | - | - | - | - | - | - | -
IN-M408-179 | Mineral | Zinc | 0.231 | - | - | - | - | - | - | - | - | - | - | - | - | 4.85 | - | 2.31 | - | 76.2 | - | - | - | - | - | - | - | - | - | - | - | - | - | - | - | - | - | - | - | - | - | - | - | -
IN-M409-180 | Mineral | Zinc | 0.293 | - | - | - | - | - | - | - | - | - | - | - | - | 7.05 | - | 3.03 | - | 108.1 | - | - | - | - | - | - | - | - | - | - | - | - | - | - | - | - | - | - | - | - | - | - | - | -
IN-M426-193 | Mineral | Cobre | 0.991 | - | 0.911 | - | - | - | - | - | - | - | - | - | - | - | - | - | - | 1.5 | - | - | - | - | - | - | - | - | - | - | - | - | - | - | - | - | - | - | - | - | - | - | - | -
IN-M428-195 | Mineral | Cobre | 3.67 | - | - | - | - | - | - | - | - | - | - | - | - | - | - | - | - | - | - | - | - | - | - | - | - | - | - | - | - | - | - | - | - | - | - | - | - | - | - | - | - | -
IN-M438-200 | Mineral | Cobre | 0.088 | - | 0.063 | - | - | - | - | - | - | - | - | - | - | - | - | - | - | - | - | - | - | - | - | - | - | - | - | - | - | - | - | - | - | - | - | - | - | - | - | - | - | -
IN-M439-201 | Mineral | Cobre | 0.299 | - | 0.219 | - | - | - | - | - | - | - | - | - | - | - | - | - | - | - | - | - | - | - | - | - | - | - | - | - | - | - | - | - | - | - | - | - | - | - | - | - | - | -
IN-M440-202 | Mineral | Cobre | 0.62 | - | 0.467 | - | - | - | - | - | - | - | - | - | - | - | - | - | - | - | - | - | - | - | - | - | - | - | - | - | - | - | - | - | - | - | - | - | - | - | - | - | - | -
IN-M466-204 | Mineral | Cobre | - | 50 | - | - | - | - | - | - | - | 3.73 | - | - | - | - | - | - | - | - | - | <40 | - | - | - | - | - | - | - | - | - | - | - | - | - | - | - | - | - | - | - | - | - | -
IN-M467-205 | Mineral | Cobre | 0.161 | - | - | - | - | - | - | - | - | 21.96 | - | - | - | - | - | - | - | - | 0.027 | - | - | - | - | - | - | - | - | - | - | - | - | - | - | - | - | - | - | - | - | - | - | -
IN-M468-206 | Mineral | Óxido | 0.367 | - | 0.247 | - | - | - | - | - | - | - | - | - | - | - | - | - | - | - | - | - | - | - | - | - | - | - | - | - | - | - | - | - | - | - | - | - | - | - | - | - | - | -
IN-M469-207 | Mineral | Óxido | 0.75 | - | 0.618 | - | - | - | - | - | - | - | - | - | - | - | - | - | - | - | - | - | - | - | - | - | - | - | - | - | - | - | - | - | - | - | - | - | - | - | - | - | - | -
IN-M470-208 | Mineral | Óxido | 1.143 | - | 0.991 | - | - | - | - | - | - | - | - | - | - | - | - | - | - | - | - | - | - | - | - | - | - | - | - | - | - | - | - | - | - | - | - | - | - | - | - | - | - | -
IN-M471-209 | Mineral | Óxido | 1.931 | - | 1.639 | - | - | - | - | - | - | - | - | - | - | - | - | - | - | - | - | - | - | - | - | - | - | - | - | - | - | - | - | - | - | - | - | - | - | - | - | - | - | -
IN-M473-211 | Mineral | Sulfuro | 0.521 | - | - | - | - | - | - | - | - | - | - | - | - | - | - | - | - | - | 0.11 | - | - | - | - | - | - | - | - | - | - | - | - | - | - | - | - | - | - | - | - | - | - | -
IN-M475-213 | Mineral | Sulfuro | 0.684 | - | - | - | - | 56 | - | - | - | - | - | - | - | - | - | - | - | 2.3 | 0.253 | - | - | - | - | - | - | - | - | - | - | - | - | - | - | - | - | - | - | - | - | - | - | -
IN-M476-214 | Mineral | Sulfuro | 0.405 | - | - | - | - | 115 | - | - | - | - | - | - | - | - | - | - | - | 1.1 | 0.144 | - | - | - | - | - | - | - | - | - | - | - | - | - | - | - | - | - | - | - | - | - | - | -
IN-M477-215 | Mineral | Sulfuro | 0.447 | - | - | - | - | 161 | - | - | - | - | - | - | - | - | - | - | - | 0.5 | 0.141 | - | - | - | - | - | - | - | - | - | - | - | - | - | - | - | - | - | - | - | - | - | - | -
IN-M516-223 | Mineral | Hierro | 0.062 | - | - | - | - | - | - | - | - | 31.9 | - | - | - | - | - | - | - | <0.20 | 0.056 | - | 0.42 | 30 | - | - | 2.213 | 237 | 1.87 | - | - | 8.03 | 0.35 | 0.238 | 3.3 | - | 0.215 | 513 | - | - | - | - | - | -
IN-M517-224 | Mineral | Argentífero | 0.019 | - | - | - | - | 6 | - | - | - | 2.67 | - | - | - | 0.204 | - | 0.991 | - | 174.9 | 0.72 | - | - | - | - | - | - | - | - | - | 0.86 | - | - | - | - | - | - | - | - | - | - | - | - | -
IN-M533-226 | Mineral | Cuarzo | <0.005 |  |  |  |  | <5 | - | - | - | - | - | - | - | - | - | - | - | <1 | - | - | - | - | - | - | - | - | - | - | - | - | - | - | - | - | - | - | - | - | - | - | - | -
IN-M503-227 | Mineral | Sulfuro | 1.76 | - | 0.162 | - | - | 132 | - | - | - | 6.7 | 0.161 | - | - | - | - | - | - | - | - | - | - | - | - | - | - | - | - | - | - | - | - | - | - | - | - | - | - | - | - | - | - | -
IN-M504-228 | Mineral | Sulfuro | 1.447 | - | 0.132 | - | - | 152 | - | - | - | 6.51 | - | 864 | - | - | - | - | - | - | - | - | - | - | - | - | - | - | - | - | - | - | - | - | - | - | - | - | - | - | - | - | - | -
IN-M518-229 | Mineral | Cobre | 1.685 | - | 1.569 | - | - | <10 | - | - | - | 5.44 | - | <20 | - | - | - | - | 15 | 7.1 | 0.136 | - | 1.68 | - | - | - | - | 730 | - | - | - | - | - | - | - | - | - | - | - | - | 16 | - | - | -
IN-M520-231 | Mineral | Cobre | 1.255 | - | 0.136 | - | - | 86 | - | - | - | 6.48 | - | 934 | - | - | - | - | - | - | - | - | - | - | - | - | - | - | - | - | - | - | - | - | - | - | - | - | - | - | - | - | - | -
IN-M522-234 | Mineral | Sulfuro | 0.433 | - | - | - | - | - | - | - | - | - | - | - | - | - | - | - | - | 1.1 | - | - | - | - | - | - | - | - | - | - | - | - | - | - | - | - | - | - | - | - | - | - | - | -
IN-M523-235 | Mineral | Sulfuro | 0.066 | - | - | - | - | - | - | - | - | - | - | - | - | - | - | - | - | <1 | - | - | - | - | - | - | - | - | - | - | - | - | - | - | - | - | - | - | - | - | - | - | - | -
IN-M525-237 | Mineral | Sulfuro | 0.233 | - | - | - | - | - | - | - | - | - | - | - | - | - | - | - | - | - | - | - | - | - | - | - | - | - | - | - | - | - | - | - | - | - | - | - | - | - | - | - | - | -
IN-M526-238 | Mineral | Sulfuro | 0.717 | - | - | - | - | - | - | - | - | - | - | - | - | - | - | - | - | 1.8 | - | - | - | - | - | - | - | - | - | - | - | - | - | - | - | - | - | - | - | - | - | - | - | -
IN-M527-239 | Mineral | Sulfuro | 1.492 | - | - | - | - | - | - | - | - | - | - | - | - | - | - | - | - | 3.8 | - | - | - | - | - | - | - | - | - | - | - | - | - | - | - | - | - | - | - | - | - | - | - | -
IN-M528-240 | Mineral | Óxido | 0.46 | - | 0.342 | - | - | - | - | - | - | - | - | - | - | - | - | - | - | - | - | - | - | - | - | - | - | - | - | - | - | - | - | - | - | - | - | - | - | - | - | - | - | -
IN-M529-241 | Mineral | Óxido | 2.441 | - | 1.692 | - | - | - | - | - | - | - | - | - | - | - | - | - | - | - | - | - | - | - | - | - | - | - | - | - | - | - | - | - | - | - | - | - | - | - | - | - | - | -
IN-M530-242 | Mineral | Óxido | 4.85 | - | 4.1 | - | - | - | - | - | - | - | - | - | - | - | - | - | - | - | - | - | - | - | - | - | - | - | - | - | - | - | - | - | - | - | - | - | - | - | - | - | - | -
IN-M535-245 | Mineral | Estéril | - | - | - | - | - | - | - | - | - | - | - | - | - | - | - | - | - | <0.5 | <0.02 | - | - | - | - | - | - | - | - | - | - | - | - | - | - | - | - | - | - | - | - | - | - | -
IN-M536-246 | Mineral | Cobre | 0.307 | - | - | - | - | - | - | - | - | - | - | - | - | - | - | - | - | - | 0.068 | - | - | - | - | - | - | - | - | - | - | - | - | - | - | - | - | - | - | - | - | - | - | -
IN-M537-247 | Mineral | Cobre | 1.023 | - | - | - | - | - | - | - | - | - | - | - | - | - | - | - | - | - | 0.222 | - | - | - | - | - | - | - | - | - | - | - | - | - | - | - | - | - | - | - | - | - | - | -
IN-M538-248 | Mineral | Cobre | 2.072 | - | - | - | - | - | - | - | - | - | - | - | - | - | - | - | - | - | 0.532 | - | - | - | - | - | - | - | - | - | - | - | - | - | - | - | - | - | - | - | - | - | - | -
IN-M539-249 | Mineral | Óxido | 0.423 | - | 0.294 | - | - | - | - | - | - | - | - | - | - | - | - | - | - | - | - | - | - | - | - | - | - | - | - | - | - | - | - | - | - | - | - | - | - | - | - | - | - | -
IN-M540-250 | Mineral | Óxido | 1.206 | - | 0.944 | - | - | - | - | - | - | - | - | - | - | - | - | - | - | - | - | - | - | - | - | - | - | - | - | - | - | - | - | - | - | - | - | - | - | - | - | - | - | -
IN-M545-254 | Mineral | Sulfuro | 0.23 | - | 0.005 | - | 0.007 | 992 | - | <10 | - | - | - | - | - | - | - | - | - | - | - | - | - | - | - | - | - | - | - | - | - | - | - | - | - | - | - | - | - | - | - | - | - | -
IN-M546-255 | Mineral | Sulfuro | 0.453 | - | 0.009 | - | 0.012 | 1664 | - | 9 | - | - | - | - | - | - | - | - | - | - | - | - | - | - | - | - | - | - | - | - | - | - | - | - | - | - | - | - | - | - | - | - | - | -
IN-M565-257 | Mineral | Cuarzo | - | <10 | - | - | - | - | - | - | - | - | - | - | - | - | - | - | - | <1 | - | <10 | - | - | - | - | - | - | - | - | - | - | - | - | - | - | - | - | - | - | - | - | - | -
IN-M569-260 | Mineral | Cuarzo | - | <10 | - | - | - | - | - | - | - | - | - | - | - | - | - | - | - | - | - | - | - | - | - | - | - | - | - | - | - | - | - | - | - | - | - | - | - | - | - | - | - | -
IN-M550-244 | Mineral | Cuarzo | <0.01 | - | - | - | - | - | - | - | - | - | - | <10 | - | - | - | - | - | <1 | - | - | - | - | - | - | - | - | - | - | - | - | - | - | - | - | - | - | - | - | <10 | <10 | - | -
IN-M559-267 | Mineral | Mixto | 0.148 | - | 0.093 | - | - | - | - | - | - | - | - | - | - | - | - | - | - | - | - | - | - | - | - | - | - | - | - | - | - | - | - | - | - | - | - | - | - | - | - | - | - | -
IN-M560-268 | Mineral | Mixto | 0.243 | - | 0.102 | - | - | - | - | - | - | - | - | - | - | - | - | - | - | - | - | - | - | - | - | - | - | - | - | - | - | - | - | - | - | - | - | - | - | - | - | - | - | -
IN-M557-269 | Mineral | Aurífero | 0.103 | - | - | - | - | 15 | - | - | - | 2.17 | 0.151 | - | - | 0.107 | - | 0.195 | - | 49.5 | 4.24 | - | 1.18 | 36.28 | - | - | - | - | - | - | - | - | - | - | - | - | - | - | - | - | - | 21 | - | -
IN-M542-270 | Mineral | Argentífero | 0.04 | - | - | - | - | - | - | - | - | 3.44 | - | - | - | 0.397 | - | 4.01 | - | 737 | - | - | - | - | - | - | - | - | - | - | - | - | - | - | - | - | - | - | - | - | - | - | - | -
IN-M567-271 | Mineral | Óxido | 1.154 | - | 1.146 | - | - | <30 | - | - | - | 3.21 | - | - | - | - | <100 | - | <50 | 3 | - | - | - | - | - | - | - | - | - | - | - | - | - | - | - | - | - | - | - | - | - | - | - | -
IN-M547-272 | Mineral | Súlfuro | 1.926 | - | 0.469 | - | - | - | - | - | - | - | - | - | - | - | - | - | - | - | - | - | - | - | - | - | - | - | - | - | - | - | - | - | - | - | - | - | - | - | - | - | - | -
IN-M549-274 | Mineral | Súlfuro | 0.253 | - | 0.069 | - | - | - | - | - | - | - | - | - | - | - | - | - | - | - | - | - | - | - | - | - | - | - | - | - | - | - | - | - | - | - | - | - | - | - | - | - | - | -
IN-M562-275 | Mineral | Óxido | 0.055 | - | 0.036 | - | - | - | - | - | - | - | - | - | - | - | - | - | - | - | - | - | - | - | - | - | - | - | - | - | - | - | - | - | - | - | - | - | - | - | - | - | - | -
IN-M581-278 | Mineral | Cuarzo | - | <50 | - | - | - | - | - | - | - | - | - | - | - | - | - | - | - | <1 | - | <10 | - | - | - | - | - | - | - | - | - | - | - | - | - | - | - | - | - | - | - | - | - | -
IN-M601-282 | Mineral | Cuarzo | - | <50 | - | - | - | <10 | - | - | - | - | - | - | - | - | - | - | - | <1 | - | <10
IN-M614-284 | Mineral | Cuarzo | - | <50 | - | - | - | - | - | - | - | - | - | - | - | - | - | - | - | <1 | - | <10 | - | - | - | - | - | - | - | - | - | - | - | - | - | - | - | - | - | - | - | - | - | -
IN-M615-285 | Mineral | Cuarzo | - | <50 | - | - | - | <10 | - | - | - | - | - | - | - | - | - | - | - | <1 | - | <10 | - | - | - | - | - | - | - | - | - | - | - | - | - | - | - | - | - | - | - | - | - | -
IN-M616-286 | Mineral | Cuarzo | - | <50 | - | - | - | - | - | - | - | - | - | - | - | - | - | - | - | <1 | - | <10 | - | - | - | - | - | - | - | - | - | - | - | - | - | - | - | - | - | - | - | - | - | -
IN-M617-287 | Mineral | Cuarzo | - | <50 | - | - | - | - | - | - | - | - | - | - | - | - | - | - | - | <1 | - | <10 | - | - | - | - | - | - | - | - | - | - | - | - | - | - | - | - | - | - | - | - | - | -
IN-M620-288 | Mineral | Cuarzo | - | <50 | - | - | - | - | - | - | - | - | - | - | - | - | - | - | - | <1 | - | <10 | - | - | - | - | - | - | - | - | - | - | - | - | - | - | - | - | - | - | - | - | - | -
IN-M543-289 | Mineral | Súlfuro | 1.684 | - | 0.135 | - | - | 103 | - | - | - | 25.11 | - | 36 | - | 0.016 | - | - | 44 | 2.47 | - | - | - | - | - | - | - | - | - | - | - | - | - | - | - | - | - | - | - | - | 69 | - | - | -
IN-M571-291 | Mineral | Óxido | 0.449 | - | 0.382 | - | - | - | - | - | - | - | - | - | - | - | - | - | - | - | - | - | - | - | - | - | - | - | - | - | - | - | - | - | - | - | - | - | - | - | - | - | - | -
IN-M572-292 | Mineral | Óxido | 0.812 | - | 0.734 | - | - | - | - | - | - | - | - | - | - | - | - | - | - | - | - | - | - | - | - | - | - | - | - | - | - | - | - | - | - | - | - | - | - | - | - | - | - | -
IN-M573-293 | Mineral | Óxido | 1.688 | - | 1.568 | - | - | - | - | - | - | - | - | - | - | - | - | - | - | - | - | - | - | - | - | - | - | - | - | - | - | - | - | - | - | - | - | - | - | - | - | - | - | -
IN-M576-294 | Mineral | Súlfuro | 1.007 | - | 0.391 | - | - | 50 | - | - | - | 12.16 | - | <100 | - | <0,02 | - | - | <50 | 2.99 | 0,825 (*) | - | 2,39 (*) | - | - | - | - | - | - | - | - | - | - | - | - | - | - | - | - | - | <300 (*) | - | - | -
IN-M579-297 | Mineral | Súlfuro | 0.565 | - | - | - | - | - | - | - | - | - | - | - | - | - | - | - | - | 2.9 | 0.14 | - | - | - | - | - | - | - | - | - | - | - | - | - | - | - | - | - | - | - | - | - | - | -
IN-M580-298 | Mineral | Súlfuro | 1.558 | - | - | - | - | - | - | - | - | - | - | - | - | - | - | - | - | 6.58 | 0.327 | - | - | - | - | - | - | - | - | - | - | - | - | - | - | - | - | - | - | - | - | - | - | -
IN-M583-299 | Mineral | Hierro | - | - | - | - | - | - | - | - | - | 1.16 | - | - | - | - | - | - | - | - | - | - | <0,01 | 90.78 | - | - | - | - | - | - | - | - | - | 0.013 | - | - | - | - | - | - | - | - | - | -
IN-M584-300 | Mineral | Hierro | - | - | - | - | - | - | - | - | - | 17.38 | - | - | - | - | - | - | - | - | - | - | 0.23 | 44.3 | - | - | - | - | - | - | - | - | - | 0.026 | - | - | - | - | - | - | - | - | - | -
IN-M585-301 | Mineral | Hierro | - | - | - | - | - | - | - | - | - | 32.36 | - | - | - | - | - | - | - | - | - | - | 0.12 | 30.78 | - | - | - | - | - | - | - | - | - | 0.097 | - | - | - | - | - | - | - | - | - | -
IN-M586-302 | Mineral | Hierro | - | - | - | - | - | - | - | - | - | 31.1 | - | - | - | - | - | - | - | - | - | - | 0.118 | 30.41 | - | - | - | - | - | - | - | - | - | 0.132 | - | - | - | - | - | - | - | - | - | -
IN-M587-303 | Mineral | Hierro | - | - | - | - | - | - | - | - | - | 43 | - | - | - | - | - | - | - | - | - | - | 0.086 | 21.32 | - | - | - | - | - | - | - | - | - | 0.092 | - | - | - | - | - | - | - | - | - | -
IN-M588-304 | Mineral | Hierro | - | - | - | - | - | - | - | - | - | 61.59 | - | - | - | - | - | - | - | - | - | - | 0.018 | 7.13 | - | - | - | - | - | - | - | - | - | 0.040 | - | - | - | - | - | - | - | - | - | -
IN-M589-305 | Mineral | Cobre | - | 74 | - | - | - | - | - | - | - | - | - | - | - | - | - | - | - | - | - | - | - | - | - | - | - | - | - | - | - | - | - | - | - | - | - | - | - | - | - | - | - | -
IN-M590-306 | Mineral | Óxido | 0.33 | - | - | - | - | - | - | - | - | - | - | - | - | - | - | - | - | - | 0.031 | - | - | - | - | - | - | - | - | - | - | - | - | - | - | - | - | - | - | - | - | - | - | -
IN-M591-307 | Mineral | Óxido | 1.212 | - | 0.974 | - | - | - | - | - | - | - | - | - | - | - | - | - | - | - | 0.268 | - | - | - | - | - | - | - | - | - | - | - | - | - | - | - | - | - | - | - | - | - | - | -
IN-M596-309 | Mineral | Súlfuro | 0.326 | - | 0.011 | - | - | 101 | - | - | - | - | - | - | - | - | - | - | - | - | - | - | - | - | - | - | - | - | - | - | - | - | - | - | - | - | - | - | - | - | - | - | - | -
IN-M597-310 | Mineral | Súlfuro | 0.379 | - | 0.017 | - | - | 13 | - | - | - | - | - | - | - | - | - | - | - | - | - | - | - | - | - | - | - | - | - | - | - | - | - | - | - | - | - | - | - | - | - | - | - | -
IN-M598-311 | Mineral | Óxido | 1.274 | - | 1.141 | - | - | 234 | - | - | - | 5.83 | - | <50 | - | 0.004 | - | - | <10 | 2.47 | <0,20 | - | - | - | - | - | - | - | - | - | - | - | - | - | - | - | - | - | - | - | - | - | - | -
IN-M599-312 | Mineral | Oro | 0.06 | - | - | - | - | <10 | - | - | - | 2.52 | - | <100 |  | 0.251 | - | 0.229 | - | 18.9 | 3.757 | - | <0,20 | - | - | - | - | - | - | - | - | - | - | - | - | - | - | - | - | - | - | - | - | -
IN-M603-313 | Mineral | Estéril | - | 245 | - | - | - | - | - | - | - | - | - | - | - | - | - | - | - | 1.6 | - | - | - | - | - | - | - | - | - | - | - | - | - | - | - | - | - | - | - | - | - | - | - | -
IN-M678-315 | Mineral | Cuarzo | - | <50 | - | - | - | - | - | - | - | - | - | - | - | - | - | - | - | <1 | - | <10 | - | - | - | - | - | - | - | - | - | - | - | - | - | - | - | - | - | - | - | - | - | -
IN-M604-316 | Mineral | Súlfuro | 0.341 | - | - | - | - | - | - | - | 84 | - | - | 1135 | - | 0.101 | - | - | - | 7.2 | - | - | - | - | - | - | - | - | - | - | - | - | - | - | - | - | - | - | - | - | - | - | - | -
IN-M605-317 | Mineral | Súlfuro | 0.796 | - | - | - | - | - | - | - | 78 | - | - | 2164 | - | 0.115 | - | - | - | 18.1 | - | - | - | - | - | - | - | - | - | - | - | - | - | - | - | - | - | - | - | - | - | - | - | -
IN-M606-318 | Mineral | Súlfuro | 1.501 | - | - | - | - | - | - | - | 111 | - | - | 1886 | - | 0.116 | - | - | - | 27.5 | - | - | - | - | - | - | - | - | - | - | - | - | - | - | - | - | - | - | - | - | - | - | - | -
IN-M612-319 | Mineral | Óxido | 1.45 | - | 1.24 | - | - | - | - | - | - | 7.09 | - | - | - | - | - | - | - | - | - | - | - | - | - | - | - | - | - | - | - | - | - | - | - | - | - | - | - | - | - | - | - | -
IN-M613-320 | Mineral | Súlfuro | 0.502 | - | - | - | 0.017 | 26 | - | <10 | - | - | - | - | - | - | - | - | - | - | - | - | - | - | - | - | - | - | - | - | - | - | - | - | - | - | - | - | - | - | - | - | - | -
IN-M622-321 | Mineral | Hierro | - | - | - | - | - | - | - | - | - | 3.83 | - | - | - | - | - | - | - | - | - | - | 1.36 | 63.49 | - | - | - | - | - | - | - | - | - | 0.035 | - | - | - | - | - | - | - | - | - | -
IN-M623-322 | Mineral | Hierro | - | - | - | - | - | - | - | - | - | 23.2 | - | - | - | - | - | - | - | - | - | - | 3.03 | 36.86 | - | - | - | - | - | - | - | - | - | 0.051 | - | - | - | - | - | - | - | - | - | -
IN-M624-323 | Mineral | Hierro | - | - | - | - | - | - | - | - | - | 41.68 | - | - | - | - | - | - | - | - | - | - | 2.12 | 18.76 | - | - | - | - | - | - | - | - | - | 0.729 | - | - | - | - | - | - | - | - | - | -
IN-M627-324 | Mineral | Estéril | - | 65 | - | 16 | - | - | - | - | - | - | - | - | - | - | - | - | - | - | - | - | - | - | - | - | - | - | - | - | - | - | - | - | - | - | - | - | - | - | - | - | - | -
IN-M628-325 | Mineral | Cobre | - | - | - | - | - | - | - | - | 71 | - | - | 50 | - | - | - | - | - | - | - | - | - | - | - | - | - | - | - | - | - | - | - | - | - | - | - | - | - | - | - | - | - | -
IN-M684-326 | Mineral | Cuarzo | - | <50 | - | - | - | - | - | - | - | - | - | - | - | - | - | - | - | - | - | - | - | - | - | - | - | - | - | - | - | - | - | - | - | - | - | - | - | - | - | - | - | -
IN-M693-327 | Mineral | Cuarzo | - | <50 | - | - | - | - | - | <10 | - | - | - | - | - | - | - | - | - | <1 | - | <10 | - | - | - | - | - | - | - | - | - | - | - | - | - | - | - | - | - | - | - | - | - | -
IN-M639-328 | Mineral | Oro | 0.051 | - | - | - | - | 7 | - | - | - | 2.25 | - | 58 | - | 0.193 | - | - | 0.172 | 29.7 | 3.84 | - | 0.07 | - | - | - | - | - | - | - | - | - | - | - | - | - | - | - | - | - | - | - | - | -
IN-M662-329 | Mineral | Súlfuro | 0.057 | - | 0.007 | - | - | - | 0.004 | - | - | 3.77 | <0,001 | - | - | - | - | - | - | 1.1 | - | - | 0.15 | - | - | - | - | - | - | - | - | - | - | - | - | - | - | - | - | - | - | - | - | -
IN-M663-330 | Mineral | Súlfuro | 0.468 | - | 0.026 | - | - | - | 0.008 | - | - | 2.1 | <0,001 | - | - | - | - | - | - | 2.2 | - | - | 1.48 | - | - | - | - | - | - | - | - | - | - | - | - | - | - | - | - | - | - | - | - | -
IN-M664-331 | Mineral | Súlfuro | 3.544 | - | 0.096 | - | - | - | 0.007 | - | - | 9.59 | 0.004 | - | - | - | - | - | - | 23.6 | - | - | 4.6 | - | - | - | - | - | - | - | - | - | - | - | - | - | - | - | - | - | - | - | - | -
IN-M676-332 | Mineral | Cobre | 0.239 | - | - | - | - | - | - | 14 | - | - | - | - | - | - | - | - | - | - | - | - | - | - | - | - | - | - | - | - | - | - | - | - | - | - | - | - | - | - | - | - | - | -
IN-M677-333 | Mineral | Cobre | 0.159 | - | - | - | - | - | - | 133 | - | - | - | - | - | - | - | - | - | - | - | - | - | - | - | - | - | - | - | - | - | - | - | - | - | - | - | - | - | - | - | - | - | -
IN-M679-334 | Mineral | Cobre | 0.301 | - | - | - | - | - | - | 32 | - | - | - | - | - | - | - | - | - | - | - | - | - | - | - | - | - | - | - | - | - | - | - | - | - | - | - | - | - | - | - | - | - | -
IN-M683-335 | Mineral | Cobre | 0.525 | - | - | - | - | - | - | 92 | - | - | - | - | - | - | - | - | - | - | - | - | - | - | - | - | - | - | - | - | - | - | - | - | - | - | - | - | - | - | - | - | - | -
IN-M686-336 | Mineral | Cobre | 0.668 | - | 0.032 | - | - | - | - | 10 | - | 5.72 | - | 99 | - | 0.014 | - | - | 61 | 1.5 | - | - | - | - | - | - | - | - | - | - | - | - | - | - | - | - | - | - | - | - | 347 | - | - | -
IN-M687-337 | Mineral | Súlfuro | 0.112 | - | 0.013 | - | - | - | - | 107 | <100 | - | - | - | - | - | - | - | - | - | - | - | - | - | - | - | - | - | - | - | - | - | - | - | - | - | - | - | - | - | - | - | - | -
IN-M688-338 | Mineral | Súlfuro | 0.288 | - | 0.014 | - | - | - | - | 257 | <100 | - | - | - | - | - | - | - | - | - | - | - | - | - | - | - | - | - | - | - | - | - | - | - | - | - | - | - | - | - | - | - | - | -
IN-M689-339 | Mineral | Súlfuro | 0.467 | - | 0.080 | - | - | - | - | 207 | <100 | - | - | - | - | - | - | - | - | - | - | - | - | - | - | - | - | - | - | - | - | - | - | - | - | - | - | - | - | - | - | - | - | -
IN-M690-340 | Mineral | Súlfuro | 0.793 | - | 0.06 | - | - | - | - | 211 | 256 | - | - | - | - | - | - | - | - | - | - | - | - | - | - | - | - | - | - | - | - | - | - | - | - | - | - | - | - | - | - | - | - | -
IN-M701-341 | Mineral | Óxido | 0.401 | - | 0.313 | - | - | - | - | - | - | - | - | - | - | - | - | - | - | - | - | - | - | - | - | - | - | - | - | - | - | - | - | - | - | - | - | - | - | - | - | - | - | -
IN-M702-342 | Mineral | Óxido | 0.216 | - | 0.179 | - | - | - | - | - | - | - | - | - | - | - | - | - | - | - | - | - | - | - | - | - | - | - | - | - | - | - | - | - | - | - | - | - | - | - | - | - | - | -
IN-M703-343 | Mineral | Óxido | 0.722 | - | 0.597 | - | - | - | - | - | - | - | - | - | - | - | - | - | - | - | - | - | - | - | - | - | - | - | - | - | - | - | - | - | - | - | - | - | - | - | - | - | - | -
IN-M704-344 | Mineral | Súlfuro | 0.324 | - | 0.033 | - | - | - | - | - | - | - | - | - | - | - | - | - | - | - | 0.072 | - | - | - | - | - | - | - | - | - | - | - | - | - | - | - | - | - | - | - | - | - | - | -
IN-M707-345 | Mineral | Óxido | 0.573 | - | 0.445 | - | - | - | - | 4 | - | 6.49 | - | - | - | - | - | - | 8 | 1.2 | 0.041 | - | - | - | - | - | - | - | - | - | - | - | - | - | - | - | - | - | - | - | 55 | - | - | -
IN-M708-346 | Mineral | Oro | 0.195 | - | - | - | - | - | - | 11 | - | 6.85 | - | 101 | - | - | - | - | - | 1.6 | 1.095 | 2.14 | - | - | - | - | - | - | - | - | - | - | - | - | - | - | - | - | - | - | - | - | - | -
IN-M726-347 | Mineral | Cuarzo | - | <20 | - | - | - | <20 | - | - | - | - | - | - | - | - | - | - | - | <1 | - | <10 | - | - | - | - | - | - | - | - | - | - | - | - | - | - | - | - | - | - | - | - | - | -
IN-M727-348 | Mineral | Cuarzo | - | <20 | - | - | - | <20 | - | - | - | - | - | - | - | - | - | - | - | <1 | - | <10 | - | - | - | - | - | - | - | - | - | - | - | - | - | - | - | - | - | - | - | - | - | -
Los valores asignados están asociados a una incertidumbre. que caracteriza un rango dentro del cual se espera encontrar el valor verdadero. a un nivel de confianza del 95%.
(*) Valor Estimativo: Valor de interés y utilidad para el usuario. pero la información disponible es insuficiente para evaluar su incertidumbre asociada.