## Hoja1
[26 empty] | Código | IN-RG04-7401
| CATÁLOGO DE MINERALES NO METÁLICOS | [24 empty] | Version | 0
[26 empty] | Fecha | 2021-08-01
Cod.Venta | Tipo | Granulometría | Na | Na | Ca | Ca | H3BO3 | Na2SO4 | NaNO3 | I2 | Na2CO3 | Li2CO3 | NaCl | N Total | KNO3 | Mg | Mg | Fe2O3 | S | SiO2 | LOI | Al | B | Cl- | Fe | K | Li | F
|  |  | (%) | (g/T) / (g/L) | (%) | g/T | (%) | (%) | (%) | (%) | (%) | (%) | (%) | (%) | (%) | (%)/(mg/L) | (g/T) | (%) | (%) | (%) | (%) | (%) | (g/T) | (g/T)/(%) | (g/T) | (g/T)/(mg/L) | (%)/(mg/L) | g/T
IN-S162-01 | Mineral | 100# ASTM | 5.37 | --- | 1.96 | --- | 0.60 | 11.85 | 8.08 | 0.041 | 0.10 | --- | 6.19 | 1.63 | - | 0.53 |  | --- | --- | --- | --- | --- | --- | --- | --- | --- | --- | ---
IN-S170-02 | Mineral | 100# ASTM | 5.52 | --- | 1.92 | --- | 0.61 | 12.50 | 8.37 | 0.043 | 0.10 | --- | 6.30 | 1.74 | - | 0.33 |  | --- | --- | --- | --- | --- | --- | --- | --- | --- | --- | ---
IN-S171-03 | Mineral | 100# ASTM | 0.117 | --- | 0.028 | --- | 0.030 | 0.322 | - | - | 0.245 | --- | 0.222 | --- | --- | 0.025 |  | --- | --- | --- | --- | --- | --- | --- | --- | --- | --- | ---
IN-M397-04 | Mineral | 100# ASTM | --- | --- | 60.14 | --- | --- | --- | --- | --- | --- | --- | --- | --- | --- | 0.45 |  | 0.2 | 0.18 | 1.13 | 12.22 | [6 empty] | ---
IN-M398-05 | Mineral | 100# ASTM | --- | --- | 40.69 | --- | --- | --- | --- | --- | --- | --- | --- | --- | --- | 0.27 |  | 0.1 | <0.03 | 0.6 | 43.02 | [6 empty] | ---
IN-M399-06 | Mineral | 100# ASTM | --- | 479 | --- | 80 | --- | --- | --- | --- | --- | 80.86 | --- | --- | --- | --- | 51 | --- | --- | --- | --- | <0.25 | <2 | 65 | 7 | <3 | 18.64 | ---
IN-SL609-100 | Solución | N/A | --- | --- | --- | --- | --- | --- | --- | --- | --- | --- | --- | --- | --- | --- | --- | --- | --- | --- | --- | --- | --- | --- | --- | 8120 | 1132 | ---
IN-SL669-102 | Solución | N/A | --- | 83 | --- | --- | --- | --- | --- | --- | --- | --- | --- | --- | --- | 6860 | --- | --- | --- | --- | --- | --- | --- | 17.14 | --- | 7650 | 1030 | ---
IN-SL728-103 | Solución | N/A | --- | --- | --- | --- | --- | --- | --- | --- | --- | --- | --- | --- | --- | --- | --- | --- | --- | --- | --- | --- | --- | --- | --- | --- | 1007 | ---
IN-SL729-104 | Solución | N/A | --- | --- | --- | --- | --- | --- | --- | --- | --- | --- | --- | --- | --- | --- | --- | --- | --- | --- | --- | --- | --- | --- | --- | --- | 412 | ---
Los valores asignados están asociados a una incertidumbre. que caracteriza un rango dentro del cual se espera encontrar el valor verdadero. a un nivel de confianza del 95%.
(*) Valor Estimativo: Valor de interés y utilidad para el usuario. pero la información disponible es insuficiente para evaluar su incertidumbre asociada.